## Berechnung der Werte
Holmberechnung für Sandwich- oder Schalenbautragflächen
Dyna
(C) Christian Baron 11.2013
Das Kopieren und die Weitergabe dieses Programms für nicht kommerzielle Zwecke ist unter Nennung der Quelle erlaubt
Eingabefelder sind rot
Ergebnisfelder sind grün
Ergebnisfeld in blau ist als Diagramm vorhanden
Bitte die Kommentare bei bestimmten Werten beachten! Kommentare werden bei Excel sichtbar wenn der Cursor auf das entsprechende Feld kommt. Felder mit einem Kommentar haben rechts oben ein rotes Dreieck.
Zuerst werden die Anzahl der Trapeze einer Tragflächenhälfte eingegeben. Es wird die Flächentiefe an der Wurzel und an den Trapezabschnitten benötigt (t) und die Längen der Abschnitte(l). Die zur Anwendung kommenden Profile sind für die Berechnung nicht von Bedeutung, wohl aber die Profildicken. Daher wird die Profildicke zu jeder Flächentiefe in % benötigt. Bitte diese Werte in die Tabelle eingeben. Im Beispiel wird eine Fläche mit fünf Trapezen gezeigt. Hat die zu berechnende Fläche nur zwei oder drei Trapeze, werden die weiteren Felder nicht ausgefüllt (gleich Null setzten).
I1= halbe Rumpfbreite
Tabelle zur Eingabe der Flächengeometrie:
| t in mm | l in mm | Profildicke in %
t1= | 285 | 125 | 14
t2= | 254.5 | 500 | 14
t3= | 223.8 | 500 | 13
t4= | 210 | 230 | 12
t5= | 124 | 900 | 12
t6= | 93 | 302.5 | 12
Der Auftrieb den die Tragfläche produziert, muß von der Konstruktion aufgenommen werden. Dies führt zu einer Biege-, Torsions- und Querkraftbeanspruchung. Der Auftrieb der Tragfläche berechnet sich mit den in den roten Feldern einzugebenden Werten für den maximale Auftriebsbeiwert ca und die maximal zu erwartende Fluggeschwindigkeit (V) in m/s2. Als Standardwerte können hier ca=1,0 und V=40 eingegeben werden.
A= Auftrieb in [ N ]
maximaler Auftriebsbeiwert ca | ca= | 1
maximale Fluggeschwindigkeit V | V= | 50 | m/s
Flügelfläche | F= | 0.9749165 | m2
Damit erhält man diesen Auftrieb: | A= | 1462.37475 | N
Das Gesamtgewicht des Modells: | G= | 100 | N
Das Lastvielfache n errechnet sich damit zu: | n= | 14.6237475
Mit diesem Auftrieb errechnet sich folgendes maximale Biegemoment in Rumpfmitte:
Die Spannweite der Tragfläche (b) ist: | b= | 5115 | mm
Dies ist das maximale Biegemoment: | MB(max)= | 935005.9 | Nmm
[6 empty] | Abfangradius r= | 18.70572 | m
Für die Berechnung der örtlichen Beanspruchung, z.B. an einer beliebigen Stelle der Tragfläche, ist ausgehend von diesem bisher berechnetem Mb(max) das Mb an jeder Stelle der Tragfläche folgendermaßen zu berechnen:
Mb(x) = q x X**2 / 2
mit dem maximalen Biegemoment (Mb(max)) erhält man durch Umstellen der Gleichung die örtliche Beanspruchung
q = Mb(max) x 2 / (b/2)**2 | q= | 0.2858993 | N/mm
Der nächste Punkt ist die Querkraftbeanspruchung des Flächenholms.
Q(max)= q x b/2 | Q(max)= | 731.187375 | N
Q(x)= q x X | [6 empty] | Hier sind die Werte zu sehen die bei der gegenwärtigen Rechnung verwendet werden:
Berechnung des Flächenträgheitsmoments des Holmquerschnitts
An dieser Stelle kann der Roving oder das UD-Gelege für den Holmgurt gewählt werden: | [6 empty] | Sigma (zul.) |  | Querschnitt des Rovings |  |  |  |  | Flächengewicht bei UD-Gelegen |  |  | E-Modul der verwendeten Faser | Tex-Zahl | J=
[7 empty] | 800 | [N/mm2] | 0.8 |  |  | 17 |  | 300 |  |  | 135000 | 800 | 683482.2
Hier bitte das Material für die Stegbeschichtung wählen:
[7 empty] | Tau(zul) |  |  |  |  | 2
[7 empty] | 80 | [N/mm2]
Hier bitte das Material für den Holmsteg wählen:
[7 empty] | Tau(zul) Kernmaterial |  |  |  |  | 14
[7 empty] | 1.3 | [N/mm2]
Hier bitte die Dicke der Beplankung oder der Schalendicke eingeben falls die Holmgurte darunter liegen und nicht bis zur größten Profildicke gesetzt werden können: | [6 empty] | Sigma (druckf.) |  |  |  |  | 14
Beplankungsdicke: | 1 | mm |  |  |  |  | 1.5 | [N/mm2]
Holmsteg
Eingabe der Stellen (L(x)) in Spannweitenrichtung an der Tragflächenhälfte, an der die Werte ermittelt werden sollen. Es sollen zudem für die Breite des Holms an den jeweiligen Stellen vorläufige Werte eingegeben werden. Die Breite (b) kann dann anschießend sofort verändert werden um Werte zu erhalten, die durch den Materialeinsatz leichter zu realisieren sind.
[7 empty] | Berechnung Holmgurt | [5 empty] | Berechnung Holmsteg
Erklärungen der Tabellenwerte: | Abstand von der Rumpfmittellinie | Holmbreite an dieser Stelle | Biegemoment an der Stelle die L(x) angibt | Querkraft an der Stelle die L(x) angibt | Profilhöhe (siehe Skizze) an der Stelle die L(x) angibt | Profilhöhe (siehe Skizze) um die Beplankungs- /Schalendicke reduziert | Das erforderliche Widerstandsmoment | Höhe des Steges zwischen den Holmgurten (siehe Skizze) | Höhe eines Holmgurts (siehe Skizze) | Anzahl der Rovings an der Stelle die L(x) angibt | Rechnung für UD-Gelege: | Querschnittsfläche eines Holmgurts | Scherbeanspruchung des Stegkernes | Vergleich der Scherbeanspruchung des Steges mit dem gewählten Materialwert (zusätzliche Beschichtung notwendig oder nicht) | Die sich ergebende Querschnittsfläche die durch die Querkraft beansprucht wird | Dicke der Stegbeschichtung (siehe Skizze) ohne Berücksichtigung des verwendeten Holmstegkernmaterials
| L(x) in mm | b(x) in mm | Mb(x) in Nmm | Q(x) in N | H in mm | h in mm | Wb(erf) in mm3 | h1 in mm | t in mm | n | Anzahl Lagen | mm³ | Tau(steg) in N/mm2 |  | F(erf) in mm2 | t1 in mm
Maximalwerte in der Rumpfmitte (L=0) | 0 | 40 | 935005.9 | 731.187375 | 39.9 | 37.9 | 1168.757 | 36.29074 | 0.8046297 | 40.23148 | 3 | 32.18519 | 0.5037011 | keine Beschichtung | 9.139842 | 0.1259253 |  | 0 |  | 3
Wert an der Tragflächen Wurzelrippe | 125 | 40 | 845841 | 695.45 | 39.9 | 37.9 | 1057.301 | 36.45041 | 0.7247968 | 36.23984 | 3 | 28.99187 | 0.4769837 | keine Beschichtung | 8.693125 | 0.1192459 |  | 125 |  | 3
Ein Zwischenwert (beliebig einzugeben) | 500 | 35.11 | 605149.6 | 588.2377 | 36.6975 | 34.6975 | 756.437 | 33.40833 | 0.6445842 | 28.28919 | 3 | 22.63135 | 0.5014958 | keine Beschichtung | 7.352972 | 0.110047 |  | 125 |  | 3
Werte z.B. am Ende des ersten Tragflächentrapezes | 625 | 33.58 | 533853.4 | 552.5003 | 35.63 | 33.63 | 667.3168 | 32.40402 | 0.6129892 | 25.73022 | 3 | 20.58418 | 0.5077535 | keine Beschichtung | 6.906254 | 0.1065648 |  | 500 |  | 3
Ein Zwischenwert (beliebig einzugeben) | 1000 | 30.23 | 346768.1 | 445.2881 | 30.728 | 28.728 | 433.4601 | 27.69291 | 0.5175443 | 19.5567 | 2 | 15.64536 | 0.5319053 | keine Beschichtung | 5.566101 | 0.1004969 |  | 500 |  | 3
Wert z.B. am Ende des zweiten Trapezes | 1125 | 28.44 | 293340.7 | 409.5507 | 29.094 | 27.094 | 366.6759 | 26.10674 | 0.4936289 | 17.54851 | 2 | 14.03881 | 0.5516015 | keine Beschichtung | 5.119384 | 0.09804716 |  | 625 |  | 3
Ein Zwischenwert (beliebig einzugeben) | 1230 | 27.96 | 251913.9 | 379.5313 | 27.3163 | 25.3163 | 314.8924 | 24.39334 | 0.4614812 | 16.12877 | 2 | 12.90301 | 0.5564666 | keine Beschichtung | 4.744141 | 0.09724254 |  | 625 |  | 3
Wert z.B. am Ende des dritten Trapezes | 1355 | 26.07 | 206706.1 | 343.7939 | 25.2 | 23.2 | 258.3826 | 22.31204 | 0.443979 | 14.46817 | 2 | 11.57453 | 0.5910412 | keine Beschichtung | 4.297423 | 0.09630278 |  | 1000 |  | 3
Ein Zwischenwert (beliebig einzugeben) | 1855 | 20.94 | 70546.54 | 200.8442 | 19.46667 | 17.46667 | 88.18317 | 16.9705 | 0.2480813 | 6.493529 | 1 | 5.194823 | 0.5651815 | keine Beschichtung | 2.510553 | 0.07396813 |  | 1000 |  | 2
Wert z.B. am Ende des vierten Trapezes (falls vorhanden) | 2255 | 18.11 | 13080.78 | 86.48453 | 14.88 | 12.88 | 16.35098 | 12.73825 | 0.07087579 | 1.604451 | 1 | 1.283561 | 0.3748955 | keine Beschichtung | 1.081057 | 0.04243349 |  | 1125 |  | 2
Ein Zwischenwert (beliebig einzugeben) | 2285 | 16.11 | 10614.9 | 77.90755 | 14.51107 | 14.51107 | 13.26863 | 14.39666 | 0.0572084 | 1.152034 | 1 | 0.9216273 | 0.3359095 | keine Beschichtung | 0.9738444 | 0.03382189 |  | 1125 |  | 2
Wert z.B. am Ende des fünften Trapezes (falls vorhanden) | 2557.5 | 15 | 0 | 0 | 11.16 | 11.16 | 0 | 11.16 | 0 | 0 | 0 | 0 | 0 | keine Beschichtung | 0 | 0 |  | 1230 |  | 2
[18 empty] | 1230 |  | 2
[18 empty] | 1355 |  | 2
Durchbiegung am Flächenende: | [17 empty] | 1355 |  | 2
W® = 1/2 x M(max) x b/2 x b/2 / E-Modul(Holmgurt) / J | [17 empty] | 1855 |  | 2
W®= | 33.14016 | mm | [15 empty] | 1855 |  | 1
[18 empty] | 2255 |  | 1
[18 empty] | 2255 |  | 1
[18 empty] | 2285 |  | 1
[18 empty] | 2285 |  | 1
[18 empty] | 2557.5 |  | 1
[18 empty] | 2557.5 |  | 0
W®
Note on M108: In dieser Spalte erscheinen nur Werte, wenn oben bei der Gurtmaterialwahl ein UD-Gelege gewählt wurde
Note on E21: mit der Angabe der Profildicke wird die maximale mögliche Holmhöhe berechnet. Es wird dabei vereinfachend angenommen, dass der Holm an der dicksten Stelle des Profils eingebaut wird.
Note on J66: Christian Baron: Warum wird hier nicht mit den Faserdaten gerechnet? Neben der Faser ist ja auch noch Matrix (Harz) im Holmgurtquerschnitt. Laminiert man UD-Fasern sehr gut, kommt man auf einen Faservolumenanteil von 50%, d.h. die Hälfte des Querschnitts besteht auf Fasern und die andere Hälfte aus Matrix. Da also nur die Hälfte des Querschnitts in einen CFK-Holmgurt aus Fasern bestehet, wird die Festigkeit des Holmquerschnitts halbiert (die Matrixfestigkeit ist vernachlässigbar klein). Hat die Faser eine Zugfestigkeit von 4000MPa kommt also schon mal 2000MPa heraus. Das ist aber der rein theoretische Wert bei der der Holmgurt auch versagen wird/darf. Das da Sicherheiten eingebaut werden müssen ist klar. Vorher aber ist noch eine weitere Reduzierung zu berücksichtigen. Handlaminierte Rovings liegen nie wirklich gerade von einem Ende zum anderen. Fasern liegen in Wellen und kreuzen andere Fasern. Nicht exakt in Belastungsrichtung liegende Fasern haben deutlich schlechtere Festigkeitswerte und schädigen zudem durch vorzeitigen Bruch den Gesamtquerschnitt. Von den 2000MPa sollten daher noch mal 500-800MPa abgezogen werden. Wir sind jetzt schon bei 1500MPa im günstigsten Fall. Jetzt kommt noch ein weiteres Kriterium hinzu, der Holmgurt wird auch Druckbelastet. Wenn man sich die Druckfestigkeit besonders der hochfesten Fasern ansieht, stellt man erschreckt fest, das die Werte nur 50-60% der Zugfestigkeit haben (im Excel-Programm unter Materialdaten unten zu finden). Man kann jetzt den Holmgurt der Flächenoberseite auf Druck auslegen und um 50% vergrößern oder den Rechenwert der Festigkeit des Gurtmaterials entsprechend anpassen. Für den Modellbau bedeutet das dann die 800MPa (=N/mm2) die im Excel-Programm verwendet werden für alle C-Fasern. Die Manntragenden rechnen noch konservativer mit 600MPa! Die Festigkeit der verschiedenen C-Fasern bringen bei der Holmauslegung aus all diesen Gründen nicht deutliche Unterschiede bei der Holmauslegung. Der E-Modul ist da schon etwas anderes. Ein hoher E-Modul bringt deutlich weniger Durchbiegung der Flächen. Die unterschiedlichen E-Module der Fasern machen sich deutlich beim Modell bemerkbar, nicht aber deren Festigkeit (wenn man entsprechend auslegt).
Note on C33: Mit diesen beiden Werten wird der maximale Auftrieb bestimmt. Das Rumpfgewicht wird nicht unberücksichtigt. Die Auftriebskraft ist so groß (in der Regel dreistellig), dass ein 1-2kg (10-20N) Rumpf nicht weiter ins "Gewicht" fällt. Diese Vereinfachung wird durch die meist zu hohen Ca-werte die man eingibt mehr als aufgehoben. Ich habe mit: Ca= Auftrieb / 1/2 x V² x Luftdichte x Flügelfläche gerechnet. Nach Umstellung auf A und durch die Luftdichte von 1,1881 / 2 = 0,6 erklärt sich auch die 0,6. Dies ist ein anderer Weg da heranzugehen als über das Rumpfgewicht und das Lastvielfache. Ich habe daher auch das Lastvielfache nachträglich noch ins Excel mit aufgenommen, um zu sehen in welchem Bereich gerechnet wird, wenn man die Fluggeschwindigkeit und den Ca-Wert eingibt. Man kann dadurch die Eingabe der beiden letztgenannten Werte so lange anpassen, bis ein angestrebtes Lastvielfaches herauskommt, wenn man dazu einen bessere Bezug hat. Ich denke, mit der Festlegung des maximalen Biegemoments über den maximal zu erwartenden Auftrieb bei vorgegebener Geschwindigkeitund die Dimensioniertung nicht so abstakt und besser vorstellbar wird.
Note on P108: Abfrage ob eine Beschichtung beim Holmsteg notwendig ist: Das Ergebnis wird mit dem Wert des ausgewählten Materials des Steges verglichen. Tau(steg)= n x G(Rumpf)/0,2/ h1/b=Q(x)/(h1 x b) Tau(steg)<Tau(zul) => keine Beschichtung des Steges notwendig Tau(steg)>Tau(zul) => Beschichtung des Steges notwendig
Note on R108: Berechnung der Beschichtungsdicke nach Material (GFK oder CFK Beschichtung) t1=Q(x)/(2 x h1 x Tau(zul))
h1
t
Beplankungsdicke oder Sandwichschalendicke
h
H
b
Holmquerschnitt
t1
t2
t3
t4
t5
l5
l4
l3
l2
l1
t1
t6
l6
L(x)

## Materialdaten
Materialkennzahlen
Materialien |  |  | Spezifikation | Querschitts-flächen [mm²] | Biegefestigkeit Sigma (zul) [N/mm²] | Druckfestig-keit [N/mm²] | Zugfestigkeit [N/mm²] | Schubfestig-keit Tau(zul) [N/mm²] | Bruch-dehnung [%] | Dichte [kg/m³] | Elastizitäts-modul [N/mm² ] | Garnfeinheit in tex | Flächengewicht des UD-Geleges | Faser des UD-Geleges
Gurtmaterialien | C Rovings HTA12k | 1 | CFK | 0.8 | 1000 |  | 800 |  | 1 | 1800 | 80000 | 800
| C Rovings HTA 24k | 2 | CFK | 1.5 | 1000 |  | 800 |  | 1 | 1800 | 80000 | 1600
| C Rovings C60 | 3 | CFK | 2.5 |  |  | 700 |  | 1 |  | 80000
| CFK Rovings C50 T024 EPY SGL Sigrafi | 4 | CFK | 0.884 |  |  | 800 |  | 1.9 | 1810 | 80000
| Aramid Rovings | 5 | AFK |  |  | 35 | 192 |  | 3.3 | 1450 | 48000
| GfK Rovings 1,0mm² | 6 | GFK | 1 |  |  | 750 | 30 | 2.5 | 2500 | 30000
| GfK Rovings 2,0mm² | 7 | GFK | 2 |  |  | 750 | 30 | 2.5 | 2500 | 30000
| Polystahl | 8 | GFK-Ex | 5.7 |  |  | 750 |  | 2.5 | 2100 | 50000
| Kiefernholz | 9 | längs |  | 65 | 40 | 70 | 5 | 0.7 | 570 | 10000
| UD-CST50/300 | 10 | CFK-UD-Gelege | 0.8 |  |  | 800 |  | 1 |  | 135000 | 800 | 50 | AS4
| UD-CST80/200 | 11 | CFK-UD-Gelege | 0.8 |  |  | 800 |  | 1 |  | 135000 | 800 | 80 | T700
| UD-CST100/300 | 12 | CFK-UD-Gelege | 0.8 |  |  | 800 |  | 1 |  | 135000 | 800 | 100 | T700
| UD-CST125/300 | 13 | CFK-UD-Gelege | 0.8 |  |  | 800 |  | 1 |  | 135000 | 800 | 125 | T700
| UD-CST150/300 | 14 | CFK-UD-Gelege | 0.8 |  |  | 800 |  | 1 |  | 135000 | 800 | 150 | T700
| UD-CST200/300 | 15 | CFK-UD-Gelege | 0.8 |  |  | 800 |  | 1 |  | 135000 | 800 | 200 | T700
| UD-CS250/244 | 16 | CFK-UD-Gelege | 0.8 |  |  | 800 |  | 0.4 |  | 230000 | 800 | 250 | UHM K63712 | Faser von Sumitomo, Dichte 2,12, Zugfestigkeit 2600MPa, Zug E-Modul 640GPa, Bruchdehnung 0,4%
| UD-CST300/50 | 17 | CFK-UD-Gelege | 0.8 |  |  | 800 |  | 1 |  | 135000 | 800 | 300 | T700
Stegmaterialien | AFK (Aramid-)gewebe | 1 | [6 empty] | 2.5 |  | 24000
| GFK Gewebe | 2 |  |  |  | 90 | 90 | 80 | 3.5 |  | 15000
| CFK Gewebe | 3 |  |  |  | 200 | 200 | 90 | 1.3 |  | 40000
Kernmaterial | Abachi längs | 1 | längs |  | 47 | 30 |  |  |  | 400 | 6000
| Balsaholz längs* | 2 | längs |  | 21 | 6 | 12.3 | 1.2 | 0.7 | 150 | 3290
| Balsaholz quer | 3 | quer |  |  | 12 | 0.7 | 2.1 |  | 150
| Kiefernholz längs | 4 | längs |  | 65 | 7.7 | 70 | 5 | 0.7 | 570 | 10000
| Kiefernholz quer | 5 | quer |  |  | 40 | 3 | 10 |  | 570 | 500
| Buchenholz längs | 6 | längs |  | 105 | 53 | 135 |  |  | 780 | 16000
| Buchenholz quer | 7 | quer |  |  | 53 | 7 |  |  | 780 | 1500
| Pappelholz längs | 8 | längs |  | 55 | 12 | 75 |  |  | 450 | 9000
| Pappelholz quer | 9 | quer |  |  | 37 | 10 |  |  | 450 | 350
| Birkensperrholz | 10 |  |  | 80 | 52 | 132 | 20 | 1 | 650 | 8000
| Buchensperrholz | 11 |  |  | 80 | 56 | 117 | 20 |  | 725 | 10000
| Rohacell 31 | 12 |  |  | 0.8 | 0.4 | 1 | 0.4 | 3.5 | 30 | 36
| Rohacell 51 | 13 |  |  | 1.6 | 0.9 | 1.9 | 0.8 | 4 | 50 | 70
| Rohacell 71 | 14 |  |  | 2.5 | 1.5 | 2.8 | 1.3 | 4.5 | 70 | 92
| Styropor PS20 | 15 | PS20 |  |  | 0.3 |  |  |  | 20
| Styropor PS30 | 16 | PS30 |  |  | 0.5 |  |  |  | 30
| Roofmate | 17 |  |  |  | 0.3 |  |  |  | 32
| PVC Hartschaum 30 | 18 | 30 |  | 0.45 | 0.25 | 0.45 | 1.2 |  | 30
| PVC Hartschaum 40 | 19 | 40 |  | 0.6 | 0.35 | 0.7 | 2.1 |  | 40
| PVC Hartschaum 60 | 20 | 60 |  | 1.2 | 0.8 | 1.6 | 2.8 |  | 60
| PVC Hartschaum 80 | 21 | 80 |  | 1.8 | 1.2 | 2 | 3.8 |  | 80
| Titan |  | 99.5 |  |  |  | 200 | 250 | 30 |  | 110000
| Aluminium |  | Al-Mg 2,5 |  |  |  | 170 | 140 | 3 | 2700 | 71000
| Stahl | [5 empty] | 1200 |  |  | 7850 | 210000
| Stahldraht |  |  |  | 500 | 350 |  |  |  | 7850 | 210000
*für eine Rohdichte von 150kg/m3
längs bedeutet, dass der Faserverlauf des Holzes in Spannweitenrichtung verläuft
quer bedeutet, dass der Faserverlauf des Holzes von Holmgurt zu Holmgurt verläuft
Festigkeit von Klebe-Verbindungen | Material |  | Schubfestigkeit Tau N/mm2
| Holz/Holz |  | 3.5
| GFK/Holz |  | 3.5
| GFK/GFK |  | 5
[5 empty] | Faser | Faserdurchmesser in mm | Faserquerschnitt in mm^2 | Fläche 24k | 60% Faservolumen | Für die Anzahlberechnung zu verwenden
12k = 12000 filaments = 800 tex, have a cross section of 0.7mm² |  |  |  |  | T300 | 0.007 | 0,38485 x 10^-4 | 0.924 | 1.54 | 1.5
24k = 24000 filaments = 1600 tex, have a cross section of 1.5mm² |  |  |  |  | T800 | 0.005 | 0,19635 x 10^-4 | 0.471 | 0.785 | 0.8
36k = 36000 filaments = 2400 tex, have a cross section of 2.1mm² |  |  |  |  | MR60H24P | 0.005 | 0,19635 x 10^-4 | 0.471 | 0.785 | 0.8
Quelle: Toray

## Flächensteckung
Berechnung einer Flächensteckverbindung
Mit den Werten der Holmberechnung ist es möglich, an den Knickstellen der Tragfläche, den nötigen Querschnitt einer Tragflächensteckung zu bestimmen. Hierzu wird das Mb(x) dieser Stelle aus der Tabelle der Ergebnisse eingesetzt. Die Ergebnisse in der unten aufgeführten Tabelle ergeben sich daher automatisch mit den Ergebnissen aus 'Berechnung der Werte'.
Für den rechteckigen Querschnitt wird verwendet:
Breite des Stabes wird berechnet und mit b4 - 3mm anschließend verglichen, Höhe ist h1 - 3mm. Die 3mm werden für den Platzbedarf einer Hülle um den Stab abgezogen.
b= Mb(Verbindungspunkt) x 6 / Sigma (Material) x (Steghöhe h1 - 3mm)**2
Für den runden Vollquerschnitt wird verwendet:
D=3.Wurzel (((Mb(Verbindungspunkt))/(Sigma(Material)*0,1))
|  |  | Steckverbindung mit rechteckigem Querschnitt | [8 empty] | Steckverbindung mit rundem Querschnitt
Erklärungen der Tabellenwerte: | Abstand von der Rumpfmittellinie | Holmbreite an dieser Stelle | Aus CFK |  |  | Aus GFK |  |  | Aus Stahl |  |  | Aus CFK |  | Aus GFK |  | Aus Stahl
| L(x) in mm | b(x) in mm | Berechnete Mindeststabbreite in mm | maximal mögliche Stabbreite aufgrund der gewählten Holmstegbreite in mm | Stabhöhe in der Rechnung in mm | Berechnete Mindeststabbreite in mm | maximal mögliche Stabbreite aufgrund der gewählten Holmstegbreite in mm | Stabhöhe in der Rechnung in mm | Berechnete Mindeststabbreite in mm | maximal mögliche Stabbreite aufgrund der gewählten Holmstegbreite in mm | Stabhöhe in der Rechnung in mm | Berechneter Mindestdurchmesser in mm | maximal möglicher Durchmesser aufgrund der gewählten Holmstegbreite in mm | Berechneter Mindestdurchmesser in mm | maximal möglicher Durchmesser aufgrund der gewählten Holmstegbreite in mm | Berechneter Mindestdurchmesser in mm | maximal möglicher Durchmesser aufgrund der gewählten Holmstegbreite in mm
Maximalwerte in der Rumpfmitte (L=0) | 0 | 40 | 6.327449 | 37 | 33.29074 | 6.749279 | 37 | 33.29074 | 4.2183 | 37 | 33.29074 | 22.69385 | 37 | 23.18734 | 37 | 19.8249 | 37
Wert an der Tragflächen Wurzelrippe | 125 | 40 | 5.669532 | 37 | 33.45041 | 6.047501 | 37 | 33.45041 | 3.779688 | 37 | 33.45041 | 21.94823 | 37 | 22.42552 | 37 | 19.17355 | 37
Ein Zwischenwert (beliebig einzugeben) | 500 | 35.11 | 4.908387 | 32.11 | 30.40833 | 5.235613 | 32.11 | 30.40833 | 3.272258 | 32.11 | 30.40833 | 19.63018 | 32.11 | 20.05705 | 32.11 | 17.14854 | 32.11
Werte z.B. am Ende des ersten Tragflächentrapezes | 625 | 33.58 | 4.630947 | 30.58 | 29.40402 | 4.939677 | 30.58 | 29.40402 | 3.087298 | 30.58 | 29.40402 | 18.82684 | 30.58 | 19.23624 | 30.58 | 16.44676 | 30.58
Ein Zwischenwert (beliebig einzugeben) | 1000 | 30.23 | 4.265361 | 27.23 | 24.69291 | 4.549719 | 27.23 | 24.69291 | 2.843574 | 27.23 | 24.69291 | 16.30483 | 27.23 | 16.6594 | 27.23 | 14.24358 | 27.23
Wert z.B. am Ende des zweiten Trapezes | 1125 | 28.44 | 4.120559 | 25.44 | 23.10674 | 4.395263 | 25.44 | 23.10674 | 2.747039 | 25.44 | 23.10674 | 15.42035 | 25.44 | 15.75568 | 25.44 | 13.47091 | 25.44
Ein Zwischenwert (beliebig einzugeben) | 1230 | 27.96 | 4.128156 | 24.96 | 21.39334 | 4.403366 | 24.96 | 21.39334 | 2.752104 | 24.96 | 21.39334 | 14.6573 | 24.96 | 14.97604 | 24.96 | 12.80433 | 24.96
Wert z.B. am Ende des dritten Trapezes | 1355 | 26.07 | 4.15679 | 23.07 | 19.31204 | 4.433909 | 23.07 | 19.31204 | 2.771193 | 23.07 | 19.31204 | 13.72212 | 23.07 | 14.02052 | 23.07 | 11.98737 | 23.07
Ist die berechnete Stabbreite bei rechteckigem Querschnitt (D16-D23, G16-G23, J16-J23) größer als die Werte der maximal möglichen Stabbreite (E16-E23, H16-H23, K16-K23), so ist der Holmsteg an der Stelle der Steckverbindung zu verbreitern. Das gleiche gilt für die Rechnungen mit Kreisquerschnitt.
Stützstoffeinlage (nicht lasttragend)
|  | Maximale Dicke des Verbinders (H): |  |  | 33.29074 | mm
|  | Gewählte Dicke des Verbinders (H): |  |  | 25 | mm
|  |  |  | Mbmax= | 935005.9 | N/mm²
|  |  |  | Sigma= | 800 | N/mm²
|  |  | Breite des Verbinders (B): |  | 30 | mm
| Maximale Höhe (h) des Stützstoffs im Verbinder= |  |  |  | 21.38607 | mm | Bei negativen Werten an dieser Stelle müssen die Abmessungen des Verbinders vergrößert werden um mit Stützstoff zu arbeiten.
|  |  |  | Dicke (c)= | 1.806967 | mm
Länge des Verbinders ist mit 5 mal der Profilhöhe gerechnet (eine Seite der Verbinderlänge):
| Verbinderlänge = | 199.5 | mm
h
H
B
Verbinder mit Stützstoffeinlagen
b
Vorgaben für die Verbinderrechnung mit Stützstoffeinlage: - Mbmax aus der Rechnung der ersten Seite - Sigma für C-Fasern mit 800N/mm² eingesetzt - Breite (B) des Verbinders kann gewählt werden - Maximale Höhe (H) des Verbinders wird aus der Rechnung der ersten Seite genommen und um 3mm reduziert für Hüllen
c

## Roving-Gelege Umrechnung
Erstellt von Jaromir Ufer
Umrechnung bei gleichem Fasertyp (Roving / Gelege):
Garnfeinheit Roving in [tex]: | 1600 | 1 tex: 1 Gramm pro 1000 Meter Garn oder Roving
Anzahl Rovings: | 1
Flächengewicht Gelege in [g/m²]: | 200
Gelegebreite, die der Anzahl der Rovings entspricht in [mm]: | 8 | Rovinganzahl = Gelegebreite x Flächengewicht / tex-Zahl
Umrechnung bei unterschiedlichem Fasertyp (Roving / Gelege):
Zugfestigkeit Roving [MPa]: | 3950
Anzahl Rovings: | 1
Garnfeinheit (tex) Roving in [g/km]: | 1600
Dichte Rovings in [g/cm³]: | 1.77
Zugfestigkeit Gelege [MPa]: | 2600
Flächengewicht Gelege in [g/m²]: | 250
Dichte Rovings in [g/cm³]: | 2.12
Gelegebreite, die der Anzahl der Rovings entspricht in [mm]: | 11.64572
Note on C8: Baron, Christian: Ein Roving ist dann bei dem gegebenen Flächengewicht und dem verwendeten Roving mit der tex-Zahl auf diese Breite gebracht worden.